## Foglio1
Caratteristiche tecniche di minima e quantitativi richiesti
| Articolo | Quantità Richiesta | CODICE | CND | REP
Lotto 1 | BENDE GESSATE A PRESA RAPIDA: con involucro in alluminio. Le caratteristiche tecniche richieste sono le seguenti: supporto, ordito 10 fili di cotone idrofilo al cm quadrato; trama 7 fili di cotone idrofilo al cm quadrato; massa, gesso al solfato di calcio di alta qualità; legante cellulosico; legante vinilico; peso del gesso 500 g/mq. Indurimento per assorbimento di acqua in 3 – 4 minuti circa, con tempo di idratazione completa di 30 - 40 minuti e solidità finale di 12 ore circa; la temperatura media del gesso durante l’essiccamento non deve essere superiore a 45° C.
| A) Lung m 3 x cm 10 circa | 15000
| B) Lung m 3 x cm 12 circa | 5000
| C) Lung m 3 x cm 15 circa | 20000
| D) Lung m 3 x cm 5 circa | 2000
| E) Lung m 3 x cm 8 circa | 1500
| F) Lung m 3 x cm 20 circa | 12500